## Eingabe
Mateo Holznagel Vorbemessungstool | [8 empty] | Version 1
2020-08-25
Seitenholz/ Mittelholz | Holzart Seitenholz | Holzart Mittelholz | Holzart Holznagel | Durchmesser Nagel | Mindestholz-dicke Seitenholz | Mindestholz-dicke Mittelholz | Übertragbare Abscherkraft Fv,Rk [kN] | KLED kmod | Bemessungs-Abscherkraft Fv,Rd [kN]
|  |  |  | 25 | 58.74366 | 52.06897 | 4.65316 | lang | 2.505548
0.7
[8 empty] | gM = | 1.3
In BSPH sollte bei einem seitlichen Anschluss von Hirnholz ausgegangen werden.
Bei Unterschreitung der Mindestholzdicke wird die Tragfähigkeit dementsprechend abgemindert.

## Herleitung
Charakteristische Rechenerte Holzarten
Seitenholz | GL24h |  | Mittelholz | GL28c
fmy,k | 24 |  | fmy,k | 28 | Holznagel | fm,k [N/mm²] | E0,mean [N/mm²] | Auswahl
fmz,k | 28.8 |  | fmz,k | 28 | Buche | 46 | 15000 | 2
ft,0,k | 19.2 |  | ft,0,k | 19.5 | Esche | 40 | 14000
ft,90,k | 0.5 |  | ft,90,k | 0.5
fc,0,k | 24 |  | fc,0,k | 24 |  | Auswahl
fc,90,k | 2.5 |  | fc,90,k | 2.5 | Seitenholz | 2
fv,k | 3.5 |  | fv,k | 3.5 | Hirnholz
kcr | 0.714 |  | kcr | 0.714
E0,mean | 11500 |  | E0,mean | 12500
E90,mean | 300 |  | E90,mean | 300
Gmean | 650 |  | Gmean | 650
ρk | 385 |  | ρk | 390
pmean | 420 |  | pmean | 420
Variablen
| fm,k | 40 | [N/mm²]
| d | 25 | [mm]
Seitenholz | fh,1,k | 23.6775 | [N/mm²]
Hirnholz | fh,1,k | 9.471 | [N/mm²]
Seitenholz | fh,2,k | 23.985 | [N/mm²]
Hirnholz | fh,2,k | 9.594 | [N/mm²]
Auswahl | fh,1,k | 9.471 | [N/mm²]
| fh,2,k | 9.594 | [N/mm²]
| β | 0.9871795
| Mu,k | 61359.23 | [Nmm]
| Rk | 4653.16 | [N]
| t1,req | 58.74366 | [mm]
| t2,req | 52.06897 | [mm]
KLED | kmod
ständig | 0.6
lang | 0.7
mittel | 0.8
kurz | 0.9
kurz/sehr kurz | 1
sehr kurz | 1.1
[N/mm²]
〖𝑆𝑒𝑖𝑡𝑒𝑛ℎ𝑜𝑙𝑧 𝑓〗_(ℎ,𝑘)=0,082 𝑥 (1−0,01𝑥𝑑)𝑥 𝜌_𝑘 [N/mm²]
[N/mm²]
〖𝐻𝑖𝑟𝑛ℎ𝑜𝑙𝑧 𝑓〗_(ℎ,𝑘)=0,082/2,5 𝑥 (1−0,01𝑥𝑑)𝑥 𝜌_𝑘 [N/mm²]

## Tabellenwerte Holzarten
Charakteristische Rechenwerte nach Holzarten
Holzart | C16 | C24 | C30 | C35 | D30 | D35 | D40 | D60 | GL24c | GL24h | GL28c | GL28h | GL30c | GL30h | GL32c | GL32h | BSPH
fmy,k | 16 | 24 | 30 | 35 | 30 | 35 | 40 | 60 | 24 | 24 | 28 | 28 | 30 | 30 | 32 | 32 | 24
fmz,k | 16 | 24 | 30 | 35 | 30 | 35 | 40 | 60 | 24 | 28.8 | 28 | 33.6 | 30 | 36 | 32 | 38.4 | 24
ft,0,k | 8.5 | 14.5 | 19 | 22.5 | 18 | 21 | 24 | 36 | 17 | 19.2 | 19.5 | 22.3 | 19.5 | 24 | 19.5 | 25.6 | 16.5
ft,90,k | 0.4 | 0.4 | 0.4 | 0.4 | 0.6 | 0.6 | 0.6 | 0.6 | 0.5 | 0.5 | 0.5 | 0.5 | 0.5 | 0.5 | 0.5 | 0.5 | 0.12
fc,0,k | 16 | 21 | 24 | 25 | 24 | 25 | 27 | 33 | 21.5 | 24 | 24 | 28 | 24.5 | 30 | 24.5 | 32 | 24
fc,90,k | 2 | 2.5 | 2.7 | 2.7 | 5.3 | 5.4 | 5.5 | 10.5 | 2.5 | 2.5 | 2.5 | 2.5 | 2.5 | 2.5 | 2.5 | 2.5 | 2.7
fv,k | 3 | 4 | 4 | 4 | 3.9 | 4.1 | 4.2 | 4.8 | 3.5 | 3.5 | 3.5 | 3.5 | 3.5 | 3.5 | 3.5 | 3.5 | 2.7
kcr | 0.67 | 0.5 | 0.5 | 0.5 | 0.67 | 0.67 | 0.67 | 0.67 | 0.714 | 0.714 | 0.714 | 0.714 | 0.714 | 0.714 | 0.714 | 0.714
E0,mean | 8000 | 11000 | 12000 | 13000 | 11000 | 12000 | 13000 | 17000 | 11000 | 11500 | 12500 | 12600 | 13000 | 13600 | 13500 | 14200 | 12000
E90,mean | 270 | 370 | 400 | 430 | 730 | 800 | 870 | 1130 | 300 | 300 | 300 | 300 | 300 | 300 | 300 | 300 | 370
Gmean | 500 | 690 | 750 | 810 | 690 | 750 | 810 | 1060 | 650 | 650 | 650 | 650 | 650 | 650 | 650 | 650 | 690
ρk | 310 | 350 | 380 | 390 | 530 | 540 | 550 | 700 | 365 | 385 | 390 | 425 | 390 | 430 | 400 | 440 | 470
pmean | 370 | 420 | 460 | 470 | 640 | 650 | 660 | 840 | 400 | 420 | 420 | 460 | 430 | 480 | 440 | 490
C16 |  | Auswahl Seitenholz |  | Auswahl Mittelholz
C24 |  | 10 |  | 11
C30
C35
D30
D35
D40
D60
GL24c
GL24h
GL28c
GL28h
GL30c
GL30h
GL32c
GL32h
BSPH